## Лист1
Приложение Е
ИСПЫТАНИЯ НА ТРЁХОСНОЕ СЖАТИЕ | [23 empty] | Лист 1
[11 empty] | Дата: | 01.12.2014 - 30.12.2014
Объект: |  | Мостовой переход через р. Обь в створе ул.Иподромской в г. Новосибирске
Скв. | 218855 | Н= | 35,0; 35,2; 40,0 м | [17 empty] | Стабилометр - конструкция НИИЖТа: диаметр образца 45 мм, высота образца 90 мм
Номенклатура грунта: |  |  | ИГЭ-29 Суглинок элювиальный с дресвой насыщенный водой твердый с прослоями супеси и глины
Физические характеристики грунта
| №№ проб | № выраб. | Состояние грунта |  | rs, г/см3 | rдо, г/см3 | rd, г/см3 | Wдо | n % | e | WL | WP | IP | IL | SR | Wпосле | rпосле, г/см3
| 11 | С.218855 | естественное |  | 2.7 | 2.02 | 1.63 | 0.24 | 40 | 0.656 | 0.43 | 0.33 | 10 | <0 | 0.99
| 11 | С.218855 | естественное |  | 2.7 | 2.01 | 1.62 | 0.24 | 40 | 0.667 | 0.43 | 0.33 | 10 | <0 | 0.97
| 13 | С.218855 | естественное |  | 2.62 | 1.97 | 1.58 | 0.25 | 40 | 0.658 | 0.36 | 0.29 | 7 | <0 | 0.99
| средние |  |  |  | 2.673333 | 2 | 1.61 | 0.2433333 | 40 | 0.6603333 | 0.4066667 | 0.3166667 | 9 | <0 | 0.9833333
Гранулометрический состав
| №№ | >10 |  | 10-2 | 2-1 | 1-0,5 | 0,5-0,25 | 0,25-0,10 | 0,10-0,05 | 0,05-0,01 | 0,01-0,005 |  | 0,005-0,002 |  | <0,002
| 11, 13 | 0 |  | 17 | 6 | 10 | 9 | 10 | 4 | 26 | 8 |  | 7 |  | 4
| Режим испытания: |  |  | консолидированно-дренированный
Таблицы результатов опытов
|  | Таблица нагружения | [9 empty] | Таблица полученных результатов испытания | [7 empty] | Таблица относительных деформаций
| №№ | Гидростатическое нагружение |  | Разрушающее напряжение |  |  | s1, Мпа | 0.15 | 0.2 | 0.25 | 0.3 | 0.35 | 0.4 | 0.45 | 0.5 | [5 empty] | №№ | Dσ1 | Dε1 | Dεv | Dε3
[7 empty] | e1 | 0.0005 | 0.0015 | 0.0034 | 0.0053 | 0.0073 | 0.0108 | 0.0174 | ∞
|  | s1=s3, МПа | s1g, МПа | s3p, Мпа | s1p, МПа |  | εv | 0 | 0.0002 | 0.0007 | 0.0014 | 0.0022 | 0.0036 | 0.0081 | [6 empty] | 1 | 0,20-0,35 | 0.0058 | 0.002 | -0.0019
[7 empty] | s1, Мпа | 0.25 | 0.3 | 0.35 | 0.4 | 0.45 | 0.5 | 0.55 | 0.6 | 0.65 | 0.7 | 0.75 |  |  | 2 | 0,30-0,55 | 0.0089 | 0.0027 | -0.0031
| 1 | 0.39 | 0.75 | 0.15 | 0.47 |  | εv | 0.0007 | 0.0018 | 0.0034 | 0.0051 | 0.0069 | 0.0088 | 0.0107 | 0.0135 | 0.0189 | 0.0248 | ∞ |  |  | 3 | 0,40-0,70 | 0.01 | 0.0034 | -0.0033
| 2 | 0.32 | 0.75 | 0.25 | 0.71 |  | εv | 0 | 0.0002 | 0.0006 | 0.001 | 0.0016 | 0.0022 | 0.0029 | 0.0046 | 0.007 | 0.0105
| 3 | 0.32 | 0.75 | 0.32 | 0.88 |  | s1, Мпа | 0.32 | 0.4 | 0.45 | 0.5 | 0.55 | 0.6 | 0.65 | 0.7 | 0.75 | 0.8 | 0.85 | 0.9
| 4 | [5 empty] | e1 | 0.0008 | 0.0018 | 0.0029 | 0.0041 | 0.0054 | 0.007 | 0.0092 | 0.0118 | 0.0158 | 0.022 | 0.0302 | ∞
| 5 | [5 empty] | εv | 0 | 0.0002 | 0.0008 | 0.0012 | 0.0017 | 0.0023 | 0.0028 | 0.0036 | 0.0044 | 0.0054 | 0.0062
| График зависимости s1р=f(s3р) | [7 empty] | Формулы для определения значений
Таблица полученных данных
[9 empty] | N | M | tgφ | φ | c | Е1 | Е2 | Е3 | Еср
[9 empty] | 2.410959 | 0.1080365 | 0.4543489 | 24.43462 | 0.0347893 | 25.86207 | 28.08989 | 30 | 27.98399
[9 empty] | Коэффициент Пуассона ν |  |  |  |  | 0.3275862 | 0.3483146 | 0.33 | 0.3353003
[8 empty] | Выполнил |  |  | Мармулев С.С.
[8 empty] | Проверил |  |  | Скоркин В.Ф.

## Лист2
| s3p, МПа | s1Р МПа | (s3p)2 МПа | s3p*s1p МПа
| 0.15 | 0.47 | 0.0225 | 0.0705
| 0.25 | 0.71 | 0.0625 | 0.1775
| 0.32 | 0.88 | 0.1024 | 0.2816
 | 0.72 | 2.06 | 0.1874 | 0.5296 | N | 1.5888 | 1.4832 | 2.410959
[6 empty] | 0.5622 | 0.5184
[5 empty] | M | 0.386044 | 0.381312 | 0.1080365
[6 empty] | 0.5622 | 0.5184
[5 empty] | Е1 | 0.2 | 0.5 | 42.85714
[6 empty] | 0.0016 | 0.0086
[5 empty] | Е2 | 0.3 | 0.7 | 40.81633
[6 empty] | 0.0015 | 0.0113
[5 empty] | Е3 | 0.4 | 0.9 | 37.87879
[6 empty] | 0.0017 | 0.0149