## Лист1
[11 empty] | Приложение | [11 empty] | Приложение Е
ИСПЫТАНИЯ НА ТРЁХОСНОЕ СЖАТИЕ | [23 empty] | Лист 2
[11 empty] | Дата: | 01.12.2014 - 30.12.2014
Объект: |  | Мостовой переход через р. Обь в створе ул.Иподромской в г. Новосибирске
Скв. | 219890 | Н= | 13,5; 13,7 м | [17 empty] | Стабилометр - конструкция НИИЖТа: диаметр образца 45 мм, высота образца 90 мм
Cкв. | 219906 | Н= | 18 м
Номенклатура грунта: |  |  | ИГЭ-29а Суглинок элювиальный насыщенный водой твердый
Физические характеристики грунта
| №№ проб | № выраб. | Состояние грунта |  | rs, г/см3 | rдо, г/см3 | rd, г/см3 | Wдо | n % | e | WL | WP | IP | IL | SR | Wпосле | rпосле, г/см3
| 12 | С.219890 | естественное |  | 2.65 | 2.04 | 1.7 | 0.2 | 36 | 0.559 | 0.33 | 0.28 | 5 | <0 | 0.95
| 12 | С.219890 | естественное |  | 2.65 | 2.05 | 1.69 | 0.21 | 36 | 0.568 | 0.33 | 0.28 | 5 | <0 | 0.98
| 14 | С.219906 | естественное |  | 2.72 | 2.05 | 1.77 | 0.16 | 35 | 0.536 | 0.4 | 0.33 | 7 | <0 | 0.81
| средние |  |  |  | 2.673333 | 2.046667 | 1.72 | 0.19 | 35.66667 | 0.5543333 | 0.3533333 | 0.2966667 | 5.666667 | <0 | 0.9133333
Гранулометрический состав
| №№ | >10 |  | 10-2 | 2-1 | 1-0,5 | 0,5-0,25 | 0,25-0,10 | 0,10-0,05 | 0,05-0,01 | 0,01-0,005 |  | 0,005-0,002 |  | <0,002
| 12, 14 | 1 |  | 10 | 5 | 12 | 13 | 14 | 10 | 17 | 8 |  | 7 |  | 3
| Режим испытания: |  |  | консолидированно-дренированный
Таблицы результатов опытов
|  | Таблица нагружения |  |  |  |  | Таблица полученных результатов испытания | [12 empty] | Таблица относительных деформаций
| №№ | Гидростатическое нагружение |  | Разрушающее напряжение |  |  | s1, Мпа | 0.1 | 0.15 | 0.2 | 0.25 | 0.3 | 0.35 | 0.4 | [6 empty] | №№ | Dσ1 | Dε1 | Dεv | Dε3
[7 empty] | e1 | 0.0006 | 0.0014 | 0.0024 | 0.0036 | 0.0059 | 0.0087 | ∞
|  | s1=s3, МПа | s1g, МПа | s3p, Мпа | s1p, МПа |  | εv | 0 | 0.0002 | 0.0007 | 0.0012 | 0.0019 | 0.0046 | [7 empty] | 1 | 0,15-0,30 | 0.0045 | 0.0017 | -0.0014
[7 empty] | s1, Мпа | 0.2 | 0.25 | 0.3 | 0.35 | 0.4 | 0.45 | 0.5 | 0.55 | 0.6 | 0.65 | 0.7 |  |  | 2 | 0,25-0,50 | 0.0078 | 0.0034 | -0.0022
| 1 | 0.15 | 0.35 | 0.1 | 0.38 |  | e1 | 0.0008 | 0.0019 | 0.0031 | 0.0044 | 0.0059 | 0.0076 | 0.0097 | 0.011 | 0.0141 | 0.0184 | ∞ |  |  | 3 | 0,35-0,80 | 0.0132 | 0.0058 | -0.0037
| 2 | 0.15 | 0.35 | 0.2 | 0.67 |  | εv | 0 | 0.0003 | 0.0008 | 0.0013 | 0.0018 | 0.0026 | 0.0037 | 0.0052 | 0.0072 | 0.0098
| 3 | 0.15 | 0.35 | 0.3 | 0.95 |  | s1, Мпа | 0.3 | 0.35 | 0.4 | 0.5 | 0.6 | 0.7 | 0.75 | 0.8 | 0.85 | 0.9 | 0.95 | 1
| 4 | [5 empty] | e1 | 0.0009 | 0.002 | 0.0036 | 0.0058 | 0.0071 | 0.0106 | 0.0129 | 0.0152 | 0.0192 | 0.0246 | 0.0306 | ∞
| 5 | [5 empty] | εv | 0 | 0.0002 | 0.0009 | 0.0018 | 0.0028 | 0.0039 | 0.0049 | 0.006 | 0.0046 | 0.0055 | 0.0066
Формулы для определения значений
Таблица полученных данных
[9 empty] | N | M | tgφ | φ | c | Е1 | Е2 | Е3 | Еср
[9 empty] | 2.85 | 0.09666667 | 0.5479227 | 28.71934 | 0.0286302 | 33.33333 | 35.08772 | 34.09091 | 34.17065
[9 empty] | Коэффициент Пуассона ν |  |  |  |  | 0.3111111 | 0.2820513 | 0.280303 | 0.2911551
[8 empty] | Выполнил |  |  | Мармулев С.С.
[8 empty] | Проверил |  |  | Скоркин В.Ф.

## Лист2
| s3p, МПа | s1Р МПа | (s3p)2 МПа | s3p*s1p МПа
| 0.1 | 0.38 | 0.01 | 0.038
| 0.2 | 0.67 | 0.04 | 0.134
| 0.3 | 0.95 | 0.09 | 0.285
 | 0.6 | 2 | 0.14 | 0.457 | N | 1.371 | 1.2 | 2.85
[6 empty] | 0.42 | 0.36
[5 empty] | M | 0.28 | 0.2742 | 0.09666667
[6 empty] | 0.42 | 0.36
[5 empty] | Е1 | 0.2 | 0.5 | 42.85714
[6 empty] | 0.0016 | 0.0086
[5 empty] | Е2 | 0.3 | 0.7 | 40.81633
[6 empty] | 0.0015 | 0.0113
[5 empty] | Е3 | 0.4 | 0.9 | 37.87879
[6 empty] | 0.0017 | 0.0149

## Лист3
5