## Лист1
[11 empty] | Приложение | [11 empty] | Приложение Е
ИСПЫТАНИЯ НА ТРЁХОСНОЕ СЖАТИЕ | [23 empty] | Лист 3
[11 empty] | Дата: | 01.12.2014 - 30.12.2014
Объект: |  | Мостовой переход через р. Обь в створе ул.Иподромской в г. Новосибирске
Скв. | 219906 | Н= | 13,0;13,2;15,2 м | [17 empty] | Стабилометр - конструкция НИИЖТа: диаметр образца 45 мм, высота образца 90 мм
Номенклатура грунта: |  |  | ИГЭ-29 Суглинок элювиальный с дресвой насыщенный водой твердый с прослоями супеси и глины
Физические характеристики грунта
| №№ проб | № выраб. | Состояние грунта |  | rs, г/см3 | rдо, г/см3 | rd, г/см3 | Wдо | n % | e | WL | WP | IP | IL | SR | Wпосле | rпосле, г/см3
| 1 | С.219906 | естественное |  | 2.71 | 2.06 | 1.69 | 0.22 | 38 | 0.603 | 0.39 | 0.28 | 11 | <0 | 0.99 | 0.21 | 2.07
| 1 | С.219906 | естественное |  | 2.71 | 2.05 | 1.68 | 0.22 | 38 | 0.613 | 0.39 | 0.28 | 11 | <0 | 0.97 | 0.21 | 2.06
| 2 | С.219906 | естественное |  | 2.65 | 2.05 | 1.69 | 0.21 | 36 | 0.564 | 0.35 | 0.26 | 9 | <0 | 0.99 | 0.2 | 2.06
| средние |  |  |  | 2.69 | 2.053333 | 1.686667 | 0.2166667 | 37.33333 | 0.5933333 | 0.3766667 | 0.2733333 | 10.33333 | <0 | 0.9833333 | 0.2066667 | 2.063333
Гранулометрический состав
| №№ | >10 |  | 10-2 | 2-1 | 1-0,5 | 0,5-0,25 | 0,25-0,10 | 0,10-0,05 | 0,05-0,01 | 0,01-0,005 |  | 0,005-0,002 |  | <0,002
| 1, 2 | 1 |  | 8 | 4 | 10 | 8 | 6 | 8 | 25 | 10 |  | 12 |  | 8
| Режим испытания: |  |  | консолидированно-дренированный
Таблицы результатов опытов
|  | Таблица нагружения | [9 empty] | Таблица полученных результатов испытания | [7 empty] | Таблица относительных деформаций
| №№ | Гидростатическое нагружение |  | Разрушающее напряжение |  |  | s1, Мпа | 0.12 | 0.2 | 0.25 | 0.3 | 0.35 | 0.4 | 0.45 | [6 empty] | №№ | Dσ1 | Dε1 | Dεv | Dε3
[7 empty] | e1 | 0.0008 | 0.0015 | 0.0034 | 0.0055 | 0.0078 | 0.0093 | ∞
|  | s1=s3, МПа | s1g, МПа | s3p, Мпа | s1p, МПа |  | εv | 0 | 0.0002 | 0.001 | 0.002 | 0.0029 | 0.004 | [7 empty] | 1 | 0,20-0,35 | 0.0063 | 0.0027 | -0.0018
[7 empty] | s1, Мпа | 0.2 | 0.25 | 0.3 | 0.35 | 0.4 | 0.45 | 0.5 | 0.55 | 0.6 | 0.65 | 0.7 |  |  | 2 | 0,25-0,55 | 0.0107 | 0.0051 | -0.0028
| 1 | 0.11 | 0.26 | 0.12 | 0.44 |  | e1 | 0.001 | 0.0018 | 0.0033 | 0.0052 | 0.007 | 0.0088 | 0.0108 | 0.0125 | 0.0146 | 0.0199 | ∞ |  |  | 3 | 0,30-0,65 | 0.0135 | 0.0049 | -0.0043
| 2 | 0.11 | 0.26 | 0.2 | 0.65 |  | εv | 0 | 0.0002 | 0.0008 | 0.0015 | 0.0023 | 0.0032 | 0.0042 | 0.0053 | 0.006333333 | 0.0081
| 3 | 0.13 | 0.3 | 0.25 | 0.79 |  | s1, Мпа | 0.25 | 0.3 | 0.35 | 0.4 | 0.45 | 0.5 | 0.55 | 0.6 | 0.65 | 0.7 | 0.75 | 0.8
| 4 | [5 empty] | e1 | 0.0009 | 0.0016 | 0.0033 | 0.005 | 0.0068 | 0.0087 | 0.0107 | 0.0129 | 0.0151 | 0.0184 | 0.0238 | ∞
| 5 | [5 empty] | εv | 0 | 0.0002 | 0.0007 | 0.0013 | 0.0019 | 0.0025 | 0.0033 | 0.0041 | 0.0051 | 0.0062 | 0.0078
Формулы для определения значений
Таблица полученных данных
[9 empty] | N | M | tgφ | φ | c | Е1 | Е2 | Е3 | Еср
[9 empty] | 2.686047 | 0.1163178 | 0.5143785 | 27.22031 | 0.0354862 | 23.80952 | 27.77778 | 25.92593 | 25.83774
[9 empty] | Коэффициент Пуассона ν |  |  |  |  | 0.2857143 | 0.2616822 | 0.3185185 | 0.2886383
[8 empty] | Выполнил |  |  | Мармулев С.С.
[8 empty] | Проверил |  |  | Скоркин В.Ф.