## Лист1
[11 empty] | Приложение | [11 empty] | Приложение Е
ИСПЫТАНИЯ НА ТРЁХОСНОЕ СЖАТИЕ | [23 empty] | Лист 4
[11 empty] | Дата: | 01.12.2014 - 30.12.2014
Объект: |  | Мостовой переход через р. Обь в створе ул.Иподромской в г. Новосибирске
Скв. | 219951 | Н= | 17,0; 17,2; 17,5 м | [17 empty] | Стабилометр - конструкция НИИЖТа: диаметр образца 45 мм, высота образца 90 мм
Номенклатура грунта: |  |  | ИГЭ-29 Суглинок элювиальный с дресвой насыщенный водой твердый с прослоями супеси и глины
Физические характеристики грунта
| №№ проб | № выраб. | Состояние грунта |  | rs, г/см3 | rдо, г/см3 | rd, г/см3 | Wдо | n % | e | WL | WP | IP | IL | SR | Wпосле | rпосле, г/см3
| 3 | С.219951 | естественное |  | 2.66 | 1.98 | 1.68 | 0.18 | 37 | 0.585 | 0.33 | 0.24 | 9 | <0 | 0.82 | 0.17 | 1.99
| 3 | С.219951 | естественное |  | 2.66 | 1.98 | 1.68 | 0.18 | 37 | 0.585 | 0.33 | 0.24 | 9 | <0 | 0.82 | 0.17 | 1.99
| 4 | С.219951 | естественное |  | 2.64 | 2.04 | 1.69 | 0.21 | 36 | 0.566 | 0.32 | 0.25 | 7 | <0 | 0.98 | 0.2 | 2.05
| среднее |  |  |  | 2.653333 | 2 | 1.683333 | 0.19 | 36.66667 | 0.5786667 | 0.3266667 | 0.2433333 | 8.333333 | <0 | 0.8733333 | 0.18 | 2.01
Гранулометрический состав
| №№ | >10 |  | 10-2 | 2-1 | 1-0,5 | 0,5-0,25 | 0,25-0,10 | 0,10-0,05 | 0,05-0,01 | 0,01-0,005 |  | 0,005-0,002 |  | <0,002
| 3, 4 | 0 |  | 5 | 2 | 10 | 10 | 10 | 12 | 31 | 7 |  | 10 |  | 6
| Режим испытания: |  |  | консолидированно-дренированный
Таблицы результатов опытов
|  | Таблица нагружения | [9 empty] | Таблица полученных результатов испытания | [7 empty] | Таблица относительных деформаций
| №№ | Гидростатическое нагружение |  | Разрушающее напряжение |  |  | s1, Мпа | 0.1 | 0.15 | 0.2 | 0.25 | 0.3 | 0.35 | 0.4 | [6 empty] | №№ | Dσ1 | Dε1 | Dεv | Dε3
[7 empty] | e1 | 0.0005 | 0.0016 | 0.0035 | 0.0055 | 0.0075 | 0.011 | ∞
|  | s1=s3, МПа | s1g, МПа | s3p, Мпа | s1p, МПа |  | εv | 0 | 0.0002 | 0.0012 | 0.002 | 0.0028 | 0.0043 | [7 empty] | 1 | 0,15-0,30 | 0.006 | 0.0026 | -0.0017
[7 empty] | s1, Мпа | 0.16 | 0.2 | 0.25 | 0.3 | 0.35 | 0.4 | 0.45 | 0.5 | 0.55 |  |  |  |  | 2 | 0,20-0,40 | 0.0087 | 0.0033 | -0.0027
| 1 | 0.16 | 0.37 | 0.1 | 0.38 |  | e1 | 0.0008 | 0.0018 | 0.0037 | 0.0057 | 0.008 | 0.0105 | 0.0141 | 0.0196 | ∞ |  |  |  |  | 3 | 0,30-0,65 | 0.013 | 0.0048 | -0.0041
| 2 | 0.16 | 0.37 | 0.16 | 0.54 |  | εv | 0 | 0.0002 | 0.0009 | 0.0016 | 0.0025 | 0.0035 | 0.0047 | 0.0059
| 3 | 0.16 | 0.37 | 0.25 | 0.78 |  | s1, Мпа | 0.25 | 0.3 | 0.35 | 0.4 | 0.45 | 0.5 | 0.55 | 0.6 | 0.65 | 0.7 | 0.75 | 0.8
| 4 | [5 empty] | e1 | 0.001 | 0.0025 | 0.0042 | 0.006 | 0.0079 | 0.0098 | 0.0117 | 0.0136 | 0.0155 | 0.0181 | 0.023 | ∞
| 5 | [5 empty] | εv | 0 | 0.0002 | 0.0008 | 0.0015 | 0.0022 | 0.0029 | 0.0036 | 0.0043 | 0.005 | 0.0061 | 0.0073
Формулы для определения значений
Таблица полученных данных
[9 empty] | N | M | tgφ | φ | c | Е1 | Е2 | Е3 | Еср
[9 empty] | 2.666667 | 0.1133333 | 0.5103104 | 27.03569 | 0.0347011 | 25.42373 | 22.98851 | 26.92308 | 25.11177
[9 empty] | Коэффициент Пуассона ν |  |  |  |  | 0.2833333 | 0.3103448 | 0.3153846 | 0.3030209
[8 empty] | Выполнил |  |  | Мармулев С.С.
[8 empty] | Проверил |  |  | Скоркин В.Ф.

## Лист2
| s3p, МПа | s1Р МПа | (s3p)2 МПа | s3p*s1p МПа
| 0.1 | 0.38 | 0.01 | 0.038
| 0.16 | 0.54 | 0.0256 | 0.0864
| 0.25 | 0.78 | 0.0625 | 0.195
 | 0.51 | 1.7 | 0.0981 | 0.3194 | N | 0.9582 | 0.867 | 2.666667
[6 empty] | 0.2943 | 0.2601
[5 empty] | M | 0.16677 | 0.162894 | 0.1133333
[6 empty] | 0.2943 | 0.2601
[5 empty] | Е1 | 0.2 | 0.5 | 42.85714
[6 empty] | 0.0016 | 0.0086
[5 empty] | Е2 | 0.3 | 0.7 | 40.81633
[6 empty] | 0.0015 | 0.0113
[5 empty] | Е3 | 0.4 | 0.9 | 37.87879
[6 empty] | 0.0017 | 0.0149