## Лист1
[11 empty] | Приложение | [9 empty] | Приложение Е
ИСПЫТАНИЯ НА ТРЁХОСНОЕ СЖАТИЕ | [21 empty] | Лист 5
[11 empty] | Дата: | 01.12.2014 - 30.12.2014
Объект: |  | Мостовой переход через р. Обь в створе ул.Иподромской в г. Новосибирске
Скв. | 219906 | Н= | 16,3;16,5;16,0 м | [15 empty] | Стабилометр - конструкция НИИЖТа: диаметр образца 45 мм, высота образца 90 мм
Номенклатура грунта: |  |  | ИГЭ-29 Суглинок элювиальный с дресвой насыщенный водой твердый с прослоями супеси и глины
Физические характеристики грунта
| №№ проб | № выраб. | Состояние грунта |  | rs, г/см3 | rдо, г/см3 | rd, г/см3 | Wдо | n % | e | WL | WP | IP | IL | SR | Wпосле | rпосле, г/см3
| 6 | 219906 | естественное |  | 2.58 | 1.97 | 1.59 | 0.24 | 38 | 0.624 | 0.31 | 0.24 | 7 | 0 | 0.99 | 0.23 | 1.98
| 6 | 219906 | естественное |  | 2.58 | 1.98 | 1.6 | 0.24 | 37 | 0.613 | 0.31 | 0.24 | 7 | 0 | 1 | 0.23 | 1.99
| 7 | 219906 | естественное |  | 2.68 | 2 | 1.6 | 0.25 | 40 | 0.675 | 0.39 | 0.31 | 8 | <0 | 0.99 | 0.24 | 2.01
| средние |  |  |  | 2.613333 | 1.983333 | 1.596667 | 0.2433333 | 38.33333 | 0.6373333 | 0.3366667 | 0.2633333 | 7.333333 | <0 | 0.9933333 | 0.2333333 | 1.993333
Гранулометрический состав
| №№ | >10 |  | 10-2 | 2-1 | 1-0,5 | 0,5-0,25 | 0,25-0,10 | 0,10-0,05 | 0,05-0,01 | 0,01-0,005 |  | 0,005-0,002 |  | <0,002
| 6, 7 | 0 |  | 6 | 3 | 5 | 4 | 5 | 10 | 36 | 10 |  | 15 |  | 6
| Режим испытания: |  |  | консолидированно-дренированный
Таблицы результатов опытов
|  | Таблица нагружения | [9 empty] | Таблица полученных результатов испытания | [5 empty] | Таблица относительных деформаций
| №№ | Гидростатическое нагружение |  | Разрушающее напряжение |  |  | s1, Мпа | 0.14 | 0.2 | 0.25 | 0.3 | 0.35 | 0.4 | 0.45 |  |  |  |  | №№ | Dσ1 | Dε1 | Dεv | Dε3
[7 empty] | e1 | 0.0012 | 0.0029 | 0.0046 | 0.0066 | 0.0087 | 0.0136 | ∞
|  | s1=s3, МПа | s1g, МПа | s3p, Мпа | s1p, МПа |  | εv | 0 | 0.0002 | 0.0007 | 0.0014 | 0.0022 | 0.0033 | [5 empty] | 1 | 0,20-0,35 | 0.0058 | 0.002 | -0.0019
[7 empty] | s1, Мпа | 0.2 | 0.25 | 0.3 | 0.35 | 0.4 | 0.45 | 0.5 | 0.55 | 0.6 |  |  | 2 | 0,25-0,45 | 0.0091 | 0.0037 | -0.0027
| 1 | 0.14 | 0.32 | 0.14 | 0.43 |  | e1 | 0.0015 | 0.0035 | 0.0051 | 0.0072 | 0.0095 | 0.0121 | 0.0158 | 0.0207 | ∞ |  |  | 3 | 0,30-0,55 | 0.0104 | 0.004 | -0.0032
| 2 | 0.14 | 0.32 | 0.2 | 0.57 |  | εv | 0 | 0.0002 | 0.0009 | 0.0019 | 0.0028 | 0.0039 | 0.005 | 0.0063
| 3 | 0.14 | 0.32 | 0.25 | 0.69 |  | s1, Мпа | 0.25 | 0.3 | 0.35 | 0.4 | 0.45 | 0.5 | 0.55 | 0.6 | 0.65 | 0.7
| 4 | [5 empty] | e1 | 0.0018 | 0.0031 | 0.0049 | 0.0068 | 0.0088 | 0.0109 | 0.0135 | 0.0177 | 0.024 | ∞
| 5 | [5 empty] | εv | 0 | 0.0002 | 0.0008 | 0.0015 | 0.0022 | 0.003 | 0.0042 | 0.0055 | 0.0066
Формулы для определения значений
Таблица полученных данных
[9 empty] | N | M | tgφ | φ | c | Е1 | Е2 | Е3 | Еср
[9 empty] | 2.362637 | 0.09868132 | 0.4432531 | 23.90546 | 0.0321001 | 25.86207 | 20.3252 | 24.03846 | 23.40858
[9 empty] | Коэффициент Пуассона ν |  |  |  |  | 0.3275862 | 0.2967033 | 0.3076923 | 0.3106606
[8 empty] | Выполнил |  |  | Мармулев С.С.
[8 empty] | Проверил |  |  | Скоркин В.Ф.

## Лист2
| s3p, МПа | s1Р МПа | (s3p)2 МПа | s3p*s1p МПа
| 0.14 | 0.43 | 0.0196 | 0.0602
| 0.2 | 0.57 | 0.04 | 0.114
| 0.25 | 0.69 | 0.0625 | 0.1725
 | 0.59 | 1.69 | 0.1221 | 0.3467 | N | 1.0401 | 0.9971 | 2.362637
[6 empty] | 0.3663 | 0.3481
[5 empty] | M | 0.206349 | 0.204553 | 0.09868132
[6 empty] | 0.3663 | 0.3481
[5 empty] | Е1 | 0.2 | 0.5 | 42.85714
[6 empty] | 0.0016 | 0.0086
[5 empty] | Е2 | 0.3 | 0.7 | 40.81633
[6 empty] | 0.0015 | 0.0113
[5 empty] | Е3 | 0.4 | 0.9 | 37.87879
[6 empty] | 0.0017 | 0.0149